## Feuil1
CALCUL DU COEFFICIENT DE TRANSMISSION SURFACIQUE D'UNE PAROI
Nature du matériau |  |  | conductivité thermique _ ( W/m.°C) | Epaisseur e. (en mètre) | Résistance thermique R = e/_ (m2.°C/W) | flux ascendant | flux descendant | mur horizontal
Résistance superficielle interne |  |  |  |  | 0.11 | 0.09 | 0.17 | 0.11
ENDUITS |  | plâtre courant pour enduits et plaques | 0.35 |  | 0
|  | plaque de carton plâtre | 0.21 |  | 0
|  | mortier de chaux, mortier bâtard chaux/ciment, mortier de chaux hydraulique | 0.87 |  | 0
|  | mortier au ciment | 1.4 |  | 0
|  | enduit chaux /sable | 1.05 |  | 0
|  | mortier au plâtre et à la chaux, mortier de plâtre, mortier d'anhydrite de chaux | 0.7 |  | 0
|  | plaque gypse / cellulose (Fermacel) | 0.35 |  | 0
ISOLANTS | SYNTHETIQ | polystyrène extrudé | 0.028 |  | 0
|  | polystyrène expansé | 0.035 |  | 0
|  | polyuréthane en panneau | 0.025 |  | 0
|  | polyuréthane en mousse | 0.03 |  | 0
|  | polyester | 0.035 |  | 0
| MINERAUX | laine de verre | 0.035 |  | 0
|  | laine de roche | 0.04 |  | 0
|  | verre cellulaire (100kg/m3) | 0.035 |  | 0
|  | verre cellulaire (165kg/m3) | 0.048 |  | 0
|  | perlite (90kg/m3) | 0.045 |  | 0
|  | vermiculite ( 75 kg/m3) | 0.06 |  | 0
|  | vermiculite ( 130 kg/m3) | 0.08 |  | 0
|  | argile expansé | 0.105 |  | 0
| VEGETAUX | DIFFUTHERM (190 kg/m3) | 0.044 |  | 0
|  | PAVATHERM (140 kg/m3) | 0.042 |  | 0
|  | OSB (800kg/m3) | 0.15 |  | 0
|  | bois feutré (panneaux "mous" 160kg/m3) | 0.042 |  | 0
|  | bois feutré (panneaux "mi-durs" 270kg/m3) | 0.07 |  | 0
|  | fibragglos (300kg/m3) | 0.09 |  | 0
|  | fibragglos (400kg/m3) | 0.1 |  | 0
|  | granulat de bois | 0.11 |  | 0
|  | laine de cellulose (35kg/m3) | 0.035 |  | 0
|  | laine de cellulose (45kg/m3) | 0.04 |  | 0
|  | laine de cellulose (60kg/m3) | 0.045 |  | 0
|  | liège expansé (80 kg/m3) | 0.032 |  | 0
|  | liège expansé (120 kg/m3) | 0.045 |  | 0
|  | granulés de chanvre | 0.048 |  | 0
|  | laine de chanvre | 0.039 |  | 0
|  | laine de lin (vrac, rouleau, panneau semi rigide) | 0.037 |  | 0
|  | laine de lin (panneau aggloméré) | 0.09 |  | 0
|  | laine de coco (vrac, rouleau) | 0.047 |  | 0
|  | laine de coco (panneau semi-rigide) | 0.05 |  | 0
|  | laine de coton | 0.04 |  | 0
|  | OB + bottes de paille | 0.075 |  | 0
|  | panneau de terre-roseaux | 0.056 |  | 0
| ANIMALE | laine de mouton (vrac, écheveau, rouleau, panneau) | 0.04 |  | 0
| BETON | béton cellulaire (400kg/m3) | 0.11 |  | 0
|  | béton cellulaire (800kg/m3) | 0.23 |  | 0
|  | béton de chanvre | 0.09 |  | 0
|  | blocs pleins en béton de gravillon ép.7,5cm | R=0,029
|  | blocs pleins en béton de gravillon ép.10cm | R=0,044
|  | blocs pleins en béton de gravillon ép.15cm | R=0,073
|  | blocs pleins en béton de gravillon ép.20cm | R=0,102
|  | blocs pleins en béton de gravillon ép.25cm | R=0,132
|  | blocs pleins en béton de gravillon ép.30cm | R=0,161
|  | blocs pleins en béton de machefer ép.7,5cm | R=0,067
|  | blocs pleins en béton de machefer ép.10cm | R=0,101
|  | blocs pleins en béton de machefer ép.15cm | R=0,169
|  | blocs pleins en béton de machefer ép.20cm | R=0,237
|  | blocs pleins en béton de machefer ép.25cm | R=0,306
|  | blocs pleins en béton de machefer ép.30cm | R=0,374
|  | blocs creux en béton de gravillon (parpaings)ép.10cm | R=0,09
|  | blocs creux en béton de gravillon (parpaings)ép.15cm | R=0,13
|  | blocs creux en béton de gravillon (parpaings)ép.20cm | R=0,21
|  | blocs creux en béton de gravillon (parpaings)ép.25cm | R=0,28
|  | blocs creux en béton de gravillon (parpaings)ép.30cm | R=0,37
|  | Hourdis polystyrène Knauf KTM | R=3,45
|  | béton léger (600kg/m3) | 0.22 |  | 0
|  | béton léger (2000kg/m3) | 1.02 |  | 0
|  | béton ordianire (2200kg/m3) | 1.6 |  | 0
|  | béton ordinaire (2400kg/m3) | 2.1 |  | 0
| BRIQUES | briques creuses à alvéoles horizontales | 0.5 |  | 0
|  | briques (700kg/m3) | 0.3 |  | 0
|  | briques (2000kg/m3) | 0.96 |  | 0
|  | brique creuse | 0.5 |  | 0
|  | brique Monomur BIOMUR 37 (ép. 37,5) | 0.122 |  | 0
|  | brique Monomur BIOMUR 30 (ép.30) | 0.124 |  | 0
|  | brique Monomur POROTHERM R30 (ép. 30) | 0.118 |  | 0
| PIERRES | granit, basalte, gneiss | 3.5 |  | 0
|  | calcaire tendre | 0.95 |  | 0
|  | calcaire ferme | 1.7 |  | 0
|  | marbre | 2.9 |  | 0
|  | grès, meulière | 1.7 |  | 0
|  | pisé | 0.71 | 0.7 | 0.9859155
|  | terre comprimée | 1.05 |  | 0
|  | machefer (1400kg/m3) | 0.454 |  | 0
|  | bois (600 kg/m3) épicéa, pin, sapin | 0.13 |  | 0
|  | bois (800 kg/m3) hêtre, chêne | 0.2 |  | 0
LAME D'AIR VERTICALE |  | lame d'air ( ép. 5 à 7 mm) | R=0,11
|  | lame d'air ( ép. 7 à 9 mm) | R=0,13
|  | lame d'air ( ép. 9 à 11mm) | R=0,14
|  | lame d'air ( ép. 11 à 13mm) | R=0,15
|  | lame d'air ( ép. >à 14 mm) | R=0,16
Résistance superficielle externe |  |  |  |  | 0.17 | 0.05 | 0.06 | 0.06
Resistance thermique totale |  |  |  |  | 1.265915
Coefficient de transmission surfacique U de la paroi = 1/R (W/m2.°C) |  |  |  |  | 0.7899421
Note on C23: PERLITE: roche volcanique silicieuse; losqu'on la chauffe à 1200°C, une violente réaction libère l'eau liée chimiquement à la matière, et la vapeur lui fait subir une expansion jusqu'à 15 fois son volume initial sous forme de perles.
Note on C24: VERMICULITE: roche micacée qui réagit comme la perlite au traitement thermique; les paillettes s'exfolient sous l'effet de la vapeur d'eau qui les écarte les unes des autres en augmentant considérablement leur volume.